## materiaux
materiau | modele | mode | provenance | rho | d_rho | w | f | n | d_n | K | d_K | eta_inf | d_eta_inf | eta_0 | d_eta_0 | tau_0 | d_tau_0 | lambda | d_lambda | a | d_a | mP | R | provenance_ajustement
0HMGS-12FS - JF | loi_de_puissance | analytique | materials.xls, feuille de meme nom, colonne B. Conditions de mesure et date non documentees dans le depot. | 1279 |  | 12 | 24 | 0.3575 |  | 6673 |  | 0 |  | 0 |  | 0 |  | 0 |  | 0 |  | 0.3445573 | 1.548459 | INCONNUE. Script d'ajustement absent du depot, auteur du portage interroge sans resultat. Non utilise, mode analytique. Voir notes/colonne_C_materials_xls.md.
0HMGS-12FS | loi_de_puissance | analytique | materials.xls, feuille de meme nom, colonne B. Conditions de mesure et date non documentees dans le depot. | 1272 |  | 12 | 24 | 0.3575 |  | 12188 |  | 0 |  | 0 |  | 0 |  | 0 |  | 0 |  | 0 | 0
5HGMS-10FS | loi_de_puissance | analytique | materials.xls, feuille de meme nom, colonne B. Conditions de mesure et date non documentees dans le depot. | 973 |  | 15 | 38 | 0.388 |  | 11784 |  | 0 |  | 0 |  | 0 |  | 0 |  | 0 |  | 0 | 0
10HGMS-8FS | loi_de_puissance | analytique | materials.xls, feuille de meme nom, colonne B. Conditions de mesure et date non documentees dans le depot. | 837 |  | 18 | 48 | 0.45 |  | 8330 |  | 0 |  | 0 |  | 0 |  | 0 |  | 0 |  | 0 | 0
Abradable-Benchmark | loi_de_puissance | analytique | materials.xls, feuille de meme nom, colonne B. Conditions de mesure et date non documentees dans le depot. | 500 |  | 27.5 | 69 | 0.488 |  | 6699 |  | 0 |  | 0 |  | 0 |  | 0 |  | 0 |  | 0 | 0
Parrafin wax-40% | herschel_bulkley | analytique | materials.xls, feuille de meme nom, colonne B. Conditions de mesure et date non documentees dans le depot. | 1084 |  | 40 | 27.86 | 0.04 |  | 2850000 |  | 0 |  | 0 |  | 490 |  | 0 |  | 0 |  | 0 | 0
Wax-Bruneaux | loi_de_puissance | analytique | materials.xls, feuille de meme nom, colonne B. Conditions de mesure et date non documentees dans le depot. | 905 |  | 0 | 0 | 0.436 |  | 874.57 |  | 0 |  | 0 |  | 0 |  | 0 |  | 0 |  | 0.3828178 | 0.2963718 | INCONNUE. Script d'ajustement absent du depot, auteur du portage interroge sans resultat. Non utilise, mode analytique. Voir notes/colonne_C_materials_xls.md.
UV curable SWCNT | loi_de_puissance | analytique | materials.xls, feuille de meme nom, colonne B. Conditions de mesure et date non documentees dans le depot. | 0 |  | 0 | 0 | 0.5872 |  | 625.9 |  | 0 |  | 0 |  | 0 |  | 0 |  | 0 |  | 0 | 0
PLA solvent cast-20% | loi_de_puissance | analytique | materials.xls, feuille de meme nom, colonne B. Conditions de mesure et date non documentees dans le depot. | 0 |  | 0 | 0 | 0.768 |  | 26.347 |  | 0 |  | 0 |  | 0 |  | 0 |  | 0 |  | 0 | 0
PLA solvent cast-25% | carreau | analytique | materials.xls, feuille de meme nom, colonne B. Conditions de mesure et date non documentees dans le depot. | 0 |  | 0 | 0 | 0.62 |  | 0 |  | 1e-06 |  | 43.6 |  | 0 |  | 0.028 |  | 3.15 |  | 0 | 0
PLA solvent cast-30% | carreau | analytique | materials.xls, feuille de meme nom, colonne B. Conditions de mesure et date non documentees dans le depot. | 0 |  | 0 | 0 | 0.59 |  | 0 |  | 1e-06 |  | 118 |  | 0 |  | 0.047 |  | 3.36 |  | 0 | 0
PVDF NP 20gml | loi_de_puissance | analytique | materials.xls, feuille de meme nom, colonne B. Conditions de mesure et date non documentees dans le depot. | 0 |  | 0 | 0 | 0.7682 |  | 1.362 |  | 0 |  | 0 |  | 0 |  | 0 |  | 0 |  | 0 | 0
Chitosan - 6% | carreau | analytique | materials.xls, feuille de meme nom, colonne B. Conditions de mesure et date non documentees dans le depot. | 0 |  | 6 | 0 | 0.17 |  | 0 |  | 1e-06 |  | 452 |  | 0 |  | 0.52 |  | 0.72 |  | 0 | 0
Chitosan - 8% | carreau | analytique | materials.xls, feuille de meme nom, colonne B. Conditions de mesure et date non documentees dans le depot. | 0 |  | 8 | 0 | 0.16 |  | 0 |  | 1e-06 |  | 1997 |  | 0 |  | 1.88 |  | 0.81 |  | 0 | 0
Chitosan - 10% | loi_de_puissance | analytique | materials.xls, feuille de meme nom, colonne B. Conditions de mesure et date non documentees dans le depot. | 0 |  | 10 | 0 | 0.2434 |  | 1334 |  | 0 |  | 0 |  | 0 |  | 0 |  | 0 |  | 0 | 0
Wax-JFC | loi_de_puissance | analytique | materials.xls, feuille de meme nom, colonne B. Conditions de mesure et date non documentees dans le depot. | 905 |  | 0 | 0 | 0.4678581 |  | 603.9486 |  | 0 |  | 0 |  | 0 |  | 0 |  | 0 |  | 0.3828178 | 0.2963718 | INCONNUE. Script d'ajustement absent du depot, auteur du portage interroge sans resultat. Non utilise, mode analytique. Voir notes/colonne_C_materials_xls.md.
Epon828 | loi_de_puissance | analytique | materials.xls, feuille de meme nom, colonne B. Conditions de mesure et date non documentees dans le depot. | 953 |  | 0 | 0 | 0.2429 |  | 10120 |  | 0 |  | 0 |  | 0 |  | 0 |  | 0 |  | 0 | 0
EC3515-0% | loi_de_puissance | analytique | materials.xls, feuille de meme nom, colonne B. Conditions de mesure et date non documentees dans le depot. | 973 |  | 15 | 38 | 0.49 |  | 3280 |  | 0 |  | 0 |  | 0 |  | 0 |  | 0 |  | 0.4728957 | 1.334457 | INCONNUE. Script d'ajustement absent du depot, auteur du portage interroge sans resultat. Non utilise, mode analytique. Voir notes/colonne_C_materials_xls.md.
EC3515-8% | loi_de_puissance | analytique | materials.xls, feuille de meme nom, colonne B. Conditions de mesure et date non documentees dans le depot. | 973 |  | 15 | 38 | 0.31 |  | 4363 |  | 0 |  | 0 |  | 0 |  | 0 |  | 0 |  | 0.3828178 | 0.2963718 | INCONNUE. Script d'ajustement absent du depot, auteur du portage interroge sans resultat. Non utilise, mode analytique. Voir notes/colonne_C_materials_xls.md.

## unites
colonne | unite
materiau
modele
mode
provenance
rho | kg/m3
d_rho | kg/m3
w | wt.%
f | vol.%
n | -
d_n | -
K | Pa.s^n
d_K | Pa.s^n
eta_inf | Pa.s
d_eta_inf | Pa.s
eta_0 | Pa.s
d_eta_0 | Pa.s
tau_0 | Pa
d_tau_0 | Pa
lambda | s
d_lambda | s
a | -
d_a | -
mP | -
R | indeterminee
provenance_ajustement

## lisez_moi
Base de materiaux du MEPM, format a en-tetes nommes.
Un materiau par ligne. Les colonnes d_<parametre> portent
l'incertitude du parametre correspondant, dans la meme unite.
Une case vide vaut zero et annule la contribution du parametre
a l'incertitude de la viscosite.
modele : sisko, newtonien, loi_de_puissance, carreau, bingham,
herschel_bulkley, herschel_bulkley_etendu.
mode : analytique ou empirique.
Le mode empirique utilise mP et R, ajustes sur des mesures. Sa
sortie N'EST PAS UNE PREDICTION et ne doit alimenter aucune figure
de publication. Tous les materiaux de cette base sont en mode
analytique : les valeurs mP et R presentes ont une provenance
INCONNUE et ne sont donc pas utilisees.
Genere par tools/creer_base_materiaux.py. Ne pas editer a la main
sans mettre ce script a jour.